## Données
Marque | Modèle | Type | Poids constaté panneau seul en grammes | Puissance annoncée en W | Voltage sortie annoncé (V) | Intensité sortie du panneau, annoncée (mA) | Sortie batterie en mA | Contenance batterie en mAh | Type batterie | Prix approx. moyen constaté | Prix public conseillé par le fabricant (quand il a souhaité le donner) | Techno panneau | Etancheité | Dimensions constatées panneau plié/roulé. Ou bien dimensions batterie ou panneau-batterie si non pliable. en cm | Dimensions constatées panneau ouvert en cm | Accessoires
GLOBAL SOLAR
Global Solar | SL USB Plus 5V | Panneau flexible, pliable | 168 | 4 | 5 | 800 | NA | NA | NA | 85 |  | CIGS poylcristallin | http://www.globalsolar.com/products/retail/sunlinq-3 | 22,5 x 12,5 x 0,8 Plus sortie USB fixée sur le dos du panneau: 5,5 x 3,5 x 1 | 63,5 x 22,5 x 0,1 (plus sortie USB) | aucun
Global Solar | Sunlinq 3 SL 6,5 W | Panneau flexible, pliable | 210 | 6.5 | 12 | 400 | NA | NA | NA | 75 |  | CIGS poylcristallin | http://www.globalsolar.com/products/retail/sunlinq-3 | 22,5 x 12,5 x 2 (sortie à l'intérieur : augmente l'épaisseur globale) | 68 x 22,5 x 0,1 et 1,8 cm d'épaisseur au niveau de la sortie. | - Housse de rangement : 70g. - Câbles allume-cigare mâle : 32g, et femelle : 43g - Pinces croco : 47g - Rallonge longue : 79g - Connecteur DC : 14g - Connecteur ipod : 11g
Global Solar | Sunlinq 4 SL 12W | Panneau flexible, pliable | 305 | 12 | 12 | 800 | NA | NA | NA | 145 € (panneau seul sans accessoire) |  | CIGS poylcristallin | http://www.globalsolar.com/products/retail/sunlinq-3 | 22,5 x 12,5 x 2,5 (sortie à l'intérieur : augmente l'épaisseur globale) | 68 x 44 x 1,5 (inclut la sortie) | - soit aucun (tarif réduit) - soit avec sortie allume-cigare femelle 44g
Global Solar | P3 30W 12V | Panneau flexible, pliable | 896 Inclut une housse nylon 30g env. cousue (décousable facilement) sur l'extérieur du panneau | 30 | 12 | 1600 | NA | NA | NA | 450 |  | CIGS poylcristallin | http://www.globalsolar.com/products/retail/sunlinq-3 | 27 x 22 x 3 (sortie à l'extérieur, protégée par la housse cousue) | 112 x 53 x 1,5 (sans prendre en compte la housse cousue) | aucun
BRUNTON :
Brunton | Solaris 4 USB | Panneau flexible, pliable (idem SL USB Plus 5V (Sunlinq 2)) | 185 | 4 | 5 | 800 | NA | NA | NA | 100 | 195 | CIGS poylcristallin | tear resistant | 22,5 x 12,5 x 0,8 Plus sortie USB fixée sur le dos du panneau: 5,5 x 3,5 x 1 | 63,5 x 22,5 x 0,1 (plus sortie USB, épaisseur 1,8 cm) | Housse nylon : 17g
Brunton | Solaris 12 - 12V | Panneau flexible, pliable (idem Sunlinq 4) | 312 | 12 | 12 | 800 | NA | NA | NA | 320 | 355 | CIGS poylcristallin | water resistant (étanche aux projections d'eau) | 22,5 x 12,5 x 0,8 Plus sortie fixée sur le dos du panneau: 5,5 x 3,5 x 1 | 68 x 44 x 0,1 (plus sortie épaisseur 1,8 cm) | - Housse nylon : 20g - Câble allume-cigare femelle : 55g - Pinces croco : 92g - Rallonge multi connecteurs : 38g
Brunton | Solaris 26 - 12V | Panneau flexible, pliable (petite différence avec GS P3 de nb de cellules et donc de puissance) | 612 | 26 | 12 | 1600 | NA | NA | NA | 530 | 695 | CIGS poylcristallin | water resistant (étanche aux projections d'eau) | 27,5 x 21,5 x 2 Plus sortie fixée sur le dos du panneau: 5,5 x 3,5 x 1 | 95,5 x 54 x 0,1 (plus sortie épaisseur 1,8 cm) | - Housse nylon : 30g - câble allume-cigare femelle : 54g - pinces croco : 90g - 1 rallonge multi connecteurs : 38g
Brunton | Inspire | Batterie | 153 |  | 5 | NA | 1000 | 3200 | lithium polymère | 60 | 70 | NA | water resistant (étanche aux projections d'eau) | 12,5 x 9 x 1,8 | NA | Connectique : - connecteur allume-cigage mâle / USB : 35g - adaptateur mini micro USB : 3g
Brunton | Sustain 2 | Batterie | 626 |  | 5, 12, 16 ou 19 V | NA | 2100 mA à 5V (USB) 3,200 mA à 12V, 16V et 19V | 6000 | lithium polymère | 220 | 250 | NA | water resistant (étanche aux projections d'eau) | 20 x 9,5 x 3 | NA | - Kit recharge secteur : 259g (avec aussi l'embout secteur Angleterre) - Chargeur allume-cigare mâle : 50g - Chargeur allume-cigare femelle : 20g - Sachet 6 petits connecteurs + 2 câbles-connecteurs, le tout : 69g
Brunton | Ember | Batterie | 92 | 0,5W panneau 3W batterie | 5 |  | 600mA à 5V (3W) | 2800 | lithium polymère | 70 | 80 | polycristallin | Water resistant housing (ah bon ? Les connecteurs USB ne sont pas protégés par des caches) | 8 x 5,5 x 1,8 cm | NA | - Câble 15g : 3 en 1 multiconnecteurs : USB / mini-USB, micro-USB et apple. (les connecteurs sont indétachables les uns des autres)
POWERTEC
Powertec | PT3 USB | Panneau flexible, pliable | 146 | 3 | 5 | 600 | NA | NA | NA | 95 |  | aSi - Amorphe Triple Jonction | water resistant | 21 x 9,5 x 1,5 cm Plus sortie USB fixée sur le dos du panneau: 3 x 3,5 x 0,7 | 43,5 x 21 x 0,1 cm (plus sortie USB, épaisseur 0,7 cm) | aucun 2 ventouses plastique pour le fixer sur une surface lisse (qui ont tendance à ne pas bien tenir dans l'œillet)
Powertec | PT6 | Panneau flexible, pliable | 200 | 6 | 12 | 400 | NA | NA | NA | 150 |  | aSi - Amorphe Triple Jonction (techno silicium amorphe monté en triple jonction) | water resistant | 21 x 10 x 3 cm | 53 x 21 x 0,1 Plus sortie, épaisseur 1 cm | - câble allume-cigare femelle : 48g - jonction allume-cigare USB
Powertec | PT 3300S | Panneau rigide avec batterie | 100 | 0,5W panneau 3W batterie | 5 | NA | 700 | 3300 | lithium polymère | 45 |  | ABS Finition silicone, panneau monocristallin | water resistant (étanche aux projections d'eau) (ah bon ? Les connecteurs USB ne sont pas protégés par des caches) | 11 x 6,3 x 0,8 cm | NA | câble et adaptateur iPhone, mini et micro USB
POWERTRAVELLER
Powertraveller | Powermonkey Extreme | Panneau avec batterie séparée | panneau : 202g batterie : 253g | 3 | 5 | 500 | 700 | 9000 | lithium polymère | 145 |  | polysilicium | étanche IP67 (30mn à 1m) | panneau plié : 17 x 9 x 1,8 cm Batterie : 15,5 x 6,5 x 3 cm | 33,5 x 9 x 1,8 cm | Contient : - Housse néoprène semi-rigide : 116g - Chargeur secteur pour la batterie : 80g (avec la prise secteur Europe) 3 autres embouts (Angleterre, USA, Australie) : 15 à 20g l'embout - Câble USB ->DC :19g, pour recharger la batterie sur un appareil USB. - sangle velcro : 12g - sachet pour les adaptateurs : 6g. - 6 embouts adaptateurs pour différents appareils : 33g
Powertraveller | Powermonkey Explorer | Panneau avec batterie séparée | panneau : 85g batterie : 80g | 1 | 5 | 200 | 700 | 2200 | lithium (polymère?) | 80 |  | polysilicium | water resistant | Panneau plié : 11 x 7 x 1 cm Batterie : 9 x 4 x 3 cm | 21 x 7 x 1 cm | Beaucoup d'accessoires : - Chargeur secteur pour la batterie : 80g (avec la prise secteur Europe) 3 autres embouts (Angleterre, USA, Australie) : 15 à 20g l'embout - Câble USB -> DC :19g, pour recharger la batterie sur un appareil USB. - sangle velcro : 10g - sachet pour les adaptateurs : 6g. - 10 adaptateurs variés : 37g. (6 embouts pour : Nokia, Mini Nokia, Motorola V66, Samsung E900, Siemens C25 et Sony Ericsson wide 1 embout mini usb pour Motorola Razr V, Blackberrys 1 embout USB pour smart phones, PDAs & autres appareils via USB 1 embout pour iPod
Powertraveller | Solarmonkey adventurer | Panneau pliable rigide avec batterie intégrée | 261 | 3 | 5 |  | 700 | 2500 | lithium polymère | 95 |  | polysilicium | water resistant | 17 x 9 x 2 cm | 33 x 9 x 2 cm | - Housse de transport solide 101g (avec mini daisy-chain à l'extérieur et sangles de fixation à l'intérieur pour le panneau, pour fixer le tout sur un sac à dos par ex.) - 5 adaptateurs : 15g (BlackBerry, HTC, Nokia, Sony Ericsson, Samsung, LG & Motorola, incluant Mini & Micro USB) - câble de connexion USB - Sangle velcro - petit mousqueton : 17g
POWERFILM
Powerfilm | Powerfilm 10 W : modèle F15-600 | Panneau flexible, pliable | 336 | 10 | 12 | 600 | NA | NA | NA | 250 |  | aSi amorphe silicium | S'utilise sec (mais un peu d'eau ne l'endommage pas) | 26,5 x 9 x 3,5 | 60 x 53 x 0,1 cm Plus sortie, épaisseur 1,5 cm | - sortie allume-cigare femelle : 52g
ILAND
Iland | Fly | Panneau flexible, pliable | 148 | 2.6 | 5 | 500 | NA | NA | NA | 100 |  | amorphe | water resistant | 23,5 x 9,5 x 0,7 Plus sortie USB fixée sur le dos du panneau: 3,5 x 3,5 x 1 cm | 41 x 23,5 x 0,1 Plus sortie USB, épaisseur 1 cm | - housse : 25g (peut contenir le panneau et les accessoires). - câble USB->DC 18g - 4 connecteurs : 12g. DC vers mini-usb, micro-usb, appel et micro-jack nokia. - 3 cordons élastiques 21g (avec crochets pour fixer le panneau)
GOAL ZERO
Goal0 | Guide 10 Plus | Chargeur de piles (AA et AAA) utilisable aussi comme batterie | - Chargeur de piles : 59g (vide) 175g avec les accus AA. Cale AAA:14g | 7 | 5 |  | 1000 | 2300mAh | Coupleur de piles rechargeables NiMH | 60 |  | Monocristallin |  | 23 x 16,5 x 2 cm Plus sortie 12V et USB fixée sur le dos du panneau: 5,5 x 3,5 x 1,7 cm | 32 x 23 x 0,3 Plus sortie, épaisseur 1,7 cm | - 4 piles AA NiMH rechargeables (2300 mAh) : 116g - casier plastique pour 4 piles AAA : 14g - sortie allume-cigare femelle : 32g - câble USB mini-USB : 20g - câble DC-DC : 9g
Goal0 | Nomad 7 (inclus dans le kit Guide 10) | Panneau flexible, pliable | 424g (inclut pochette cousue) | 7 | 5 V (USB) et 12V | Selon les sorties (les cellules sont mises en parallèle ou en série) : - 500 mA en 5 V - 1100 mA en 6,5 V (pour alimenter le chargeur de piles) - ?? mA en 12 V | NA | NA | NA | 100 |  |  | water resistant |  |  | - sortie allume-cigare femelle : 32g
Goal 0 | Switch 8 | Chargeur USB de poche | 86 |  | 5 |  | 1000 | 2200 | lithium-ion polymère | 50 |  | NA |  | cylindre 12,5 x 2,2 cm |  | - câble de rechargement USB USB : 15g

## rhéostat
Mesure de l'intensité I selon la résistance R (en ohm Ω) |  | Voltage circuit ouvert | 30 | 25 | 20 | 15 | 10 | 5 | 3 | 2 | 1 | 0.5 | 0.1 | Moyenne |  | Rayonnement solaire en W/m² 'on vérifie de temps en temps qu'on est bien au-dessus de 1000
GLOBAL SOLAR
Global Solar | SL USB Plus 5V | 4.96 | 161 | 190 | 240 | 320 | 470 | 700 | 840 | 895 | 900 | 900 | 900 | 592.3636 |  | 1030
|  |  | 4.83 | 4.75 | 4.8 | 4.8 | 4.7 | 3.5 | 2.52 | 1.79 | 0.9 | 0.45 | 0.09 | 3.011818 | Max puissance
Global Solar | SL USB Plus 5V |  | 0.77763 | 0.9025 | 1.152 | 1.536 | 2.209 | 2.45 | 2.1168 | 1.60205 | 0.81 | 0.405 | 0.081 | 1.276544 | 2.45
Global Solar | Sunlinq 3 (6,5W) | 14.83 | 325 | 355 | 392 | 428 | 468 | 505 | 518 | 523 | 529 | 530 | 530 | 463.9091 |  | 1080
|  |  | 9.75 | 8.875 | 7.84 | 6.42 | 4.68 | 2.525 | 1.554 | 1.046 | 0.529 | 0.265 | 0.053 | 3.957909 | Max puissance
Global Solar | Sunlinq 3 (6,5W) |  | 3.16875 | 3.150625 | 3.07328 | 2.74776 | 2.19024 | 1.275125 | 0.804972 | 0.547058 | 0.279841 | 0.14045 | 0.02809 | 1.582381 | 3.16875
Global Solar | Sunlinq 4 12W | 14.77 | 470 | 566 | 700 | 830 | 960 | 1010 | 1046 | 1060 | 1080 | 1080 | 1070 | 897.4545 |  | 1100
|  |  | 14.1 | 14.15 | 14 | 12.45 | 9.6 | 5.05 | 3.138 | 2.12 | 1.08 | 0.54 | 0.107 | 6.939545 | Max puissance
Global Solar | Sunlinq 4 12W |  | 6.627 | 8.0089 | 9.8 | 10.3335 | 9.216 | 5.1005 | 3.282348 | 2.2472 | 1.1664 | 0.5832 | 0.11449 | 5.134503 | 10.3335
Global Solar | P3 30W 12V | 26.5 | 765 | 890 | 1065 | 1300 | 1640 | 2060 | 2179 | 2220 | 2250 | 2260 | 2270 | 1718.091 |  | 1070
|  |  | 22.95 | 22.25 | 21.3 | 19.5 | 16.4 | 10.3 | 6.537 | 4.44 | 2.25 | 1.13 | 0.227 | 11.57127 | Max puissance
Global Solar | P3 30W 12V |  | 17.55675 | 19.8025 | 22.6845 | 25.35 | 26.896 | 21.218 | 14.244123 | 9.8568 | 5.0625 | 2.5538 | 0.51529 | 15.0673 | 26.896
BRUNTON :
Brunton | Solaris 4 USB | 5 | 158 | 190 | 240 | 317 | 463 | 846 | 909 | 965 | 971 | 971 | 975 | 636.8182 |  | 1090
| V |  | 4.74 | 4.75 | 4.8 | 4.755 | 4.63 | 4.23 | 2.727 | 1.93 | 0.971 | 0.4855 | 0.0975 | 3.101455 | Max puissance
Brunton | Solaris 4 USB |  | 0.74892 | 0.9025 | 1.152 | 1.507335 | 2.14369 | 3.57858 | 2.478843 | 1.86245 | 0.942841 | 0.4714205 | 0.0950625 | 1.443967 | 3.57858
Brunton | Solaris 12 - 12V | 20.6 | 453 | 490 | 550 | 633 | 737 | 870 | 925 | 941 | 955 | 950 | 950 | 768.5455
| V |  | 13.59 | 12.25 | 11 | 9.495 | 7.37 | 4.35 | 2.775 | 1.882 | 0.955 | 0.475 | 0.095 | 5.839727 | Max puissance
Brunton | Solaris 12 - 12V |  | 6.15627 | 6.0025 | 6.05 | 6.010335 | 5.43169 | 3.7845 | 2.566875 | 1.770962 | 0.912025 | 0.45125 | 0.09025 | 3.56606 | 6.15627
Brunton | Solaris 26 - 12V | 25.16 | 700 | 814 | 980 | 1215 | 1560 | 1954 | 2043 | 2071 | 2091 | 2099 | 2106 | 1603
| V |  | 21 | 20.35 | 19.6 | 18.225 | 15.6 | 9.77 | 6.129 | 4.142 | 2.091 | 1.0495 | 0.2106 | 10.74246 | Max puissance
Brunton | Solaris 26 - 12V |  | 14.7 | 16.5649 | 19.208 | 22.143375 | 24.336 | 19.09058 | 12.521547 | 8.578082 | 4.372281 | 2.2029005 | 0.4435236 | 13.10556 | 24.336
POWERTEC | [15 empty] | 1090
Powertec | PT3 USB | 5.33 | 171 | 205 | 260 | 341 | 470 | 430 | 510 | 614 | 810 | 1020 | 1280 | 555.5455
| V |  | 5.13 | 5.125 | 5.2 | 5.115 | 4.7 | 2.15 | 1.53 | 1.228 | 0.81 | 0.51 | 0.128 | 2.875091 | Max puissance
Powertec | PT3 USB |  | 0.87723 | 1.050625 | 1.352 | 1.744215 | 2.209 | 0.9245 | 0.7803 | 0.753992 | 0.6561 | 0.5202 | 0.16384 | 1.002909 | 2.209
Powertec | PT6 | 15.85 | 355 | 383 | 403 | 416 | 426 | 435 | 436 | 438 | 440 | 440 | 440 | 419.2727
| V |  | 10.65 | 9.575 | 8.06 | 6.24 | 4.26 | 2.175 | 1.308 | 0.876 | 0.44 | 0.22 | 0.044 | 3.986182 | Max puissance
Powertec | PT6 |  | 3.78075 | 3.667225 | 3.24818 | 2.59584 | 1.81476 | 0.946125 | 0.570288 | 0.383688 | 0.1936 | 0.0968 | 0.01936 | 1.574238 | 3.78075
POWERTRAVELLER
Powertraveller | Powermonkey Extreme |  | 158 | 188 | 238 | 310 | 450 | 645 | 660 | 750 | 1086 | 1200 | 460 | 558.6364 |  | 1090
| Voltage | 5.1 | 4.74 | 4.7 | 4.76 | 4.65 | 4.5 | 3.225 | 1.98 | 1.5 | 1.086 | 0.6 | 0.046 | 2.889727 | Max puissance
Powertraveller | Powermonkey Extreme | 0 | 0.74892 | 0.8836 | 1.13288 | 1.4415 | 2.025 | 2.080125 | 1.3068 | 1.125 | 1.179396 | 0.72 | 0.02116 | 1.151307 | 2.080125
Powertraveller | Powermonkey Explorer | 6.65 | 180 | 206 | 230 | 242 | 243 | 245 | 245 | 245 | 240 | 240 | 240 | 232.3636 |  | 1090
|  |  | 5.4 | 5.15 | 4.6 | 3.63 | 2.43 | 1.225 | 0.735 | 0.49 | 0.24 | 0.12 | 0.024 | 2.185818 | Max puissance
Powertraveller | Powermonkey Explorer |  | 0.972 | 1.0609 | 1.058 | 0.87846 | 0.59049 | 0.300125 | 0.180075 | 0.12005 | 0.0576 | 0.0288 | 0.00576 | 0.4774782 | 1.0609
POWERFILM
Powerfilm | Powerfilm 10 W - F15-600 | 18.8 | 554 | 634 | 732 | 817 | 872 | 901 | 910 | 915 | 915 | 920 | 920 | 826.3636
|  |  | 16.62 | 15.85 | 14.64 | 12.255 | 8.72 | 4.505 | 2.73 | 1.83 | 0.915 | 0.46 | 0.092 | 7.147 | Max puissance
Powerfilm | Powerfilm 10 W - F15-600 |  | 9.20748 | 10.0489 | 10.71648 | 10.012335 | 7.60384 | 4.059005 | 2.4843 | 1.67445 | 0.837225 | 0.4232 | 0.08464 | 5.195623 | 10.71648
Iland | Fly | 4.96 | 158 | 190 | 240 | 316 | 465 | 600 | 600 | 698 | 872 | 1121 | 1560 | 620 |  | 1070
|  |  | 4.74 | 4.75 | 4.8 | 4.74 | 4.65 | 3 | 1.8 | 1.396 | 0.872 | 0.5605 | 0.156 | 2.860409 | Max puissance
Iland | Fly |  | 0.74892 | 0.9025 | 1.152 | 1.49784 | 2.16225 | 1.8 | 1.08 | 0.974408 | 0.760384 | 0.6283205 | 0.24336 | 1.086362 | 2.16225
GOAL ZERO
Goal0 | Nomad 7 en 5V | 5 | 158 | 190 | 240 | 320 | 473 | 835 | 865 | 878 | 890 | 900 | 910 | 605.3636 |  | 926
|  |  | 4.74 | 4.75 | 4.8 | 4.8 | 4.73 | 4.175 | 2.595 | 1.756 | 0.89 | 0.45 | 0.091 | 3.070636 | Max puissance
Goal0 | Nomad 7 en 5V |  | 0.74892 | 0.9025 | 1.152 | 1.536 | 2.23729 | 3.486125 | 2.244675 | 1.541768 | 0.7921 | 0.405 | 0.08281 | 1.375381 | 3.486125
Goal0 | Nomad 7 en 12 V | 15.33 | 180 | 185 | 196 | 208 | 215 | 280 | 392 | 517 | 690 | 860 | 860 | 416.6364
|  |  | 5.4 | 4.625 | 3.92 | 3.12 | 2.15 | 1.4 | 1.176 | 1.034 | 0.69 | 0.43 | 0.086 | 2.184636 | Max puissance
Goal0 | Nomad 7 en 12 V |  | 0.972 | 0.855625 | 0.76832 | 0.64896 | 0.46225 | 0.392 | 0.460992 | 0.534578 | 0.4761 | 0.3698 | 0.07396 | 0.5467805 | 0.972
Source de tension | 12V | 12 | 400 | 480 | 600 | 800 | 1200 | 2400 | 4000 | 6000 | 12000 | 24000 | 120000
Source de tension | 5V | 5 | 166.6667 | 200 | 250 | 333.3333 | 500 | 1000 | 1666.667 | 2500 | 5000 | 10000 | 50000
Intensité panneaux 12V en fonction de la resistance
Puissance panneaux 12V en fonction de la resistance
Puissance panneaux 5V en fonction de la resistance

## 6 piles AA
| Avec 6 piles AA tension à vide mesurée des 6 piles = 8,4 V | [12 empty] | 2.1 | Ah
Panneaux 12 V avec 6 piles AA On mesure I, U et P selon l'angle d'inclinaison du panneau par rapport au soleil |  | angle = 0 ° (perpendiculaire au rayonnement) |  |  |  | angle = 45 ° |  |  |  |  | angle = 70 °
|  | I | U | P | Temps de charge approximatif 2100mAh (mn) | I | U | P | Temps de charge approximatif 2100mAh (mn) | Decroissance/0° | I | U | P | Temps de charge approximatif 2100mAh (mn) | Décroissance/0°
Global Solar | Sunlinq 3 (6,5W) | 0.29 | 8.6 | 2.5 | 434.4828 | 0.26 | 8.56 | 2.2 | 484.6154 | 10.34% | 0.17 | 8.5 | 1.4 | 741.1765 | 41.38%
Global Solar | Sunlinq 4 12W | 0.97 | 9.3 | 9 | 129.8969 | 0.8 | 9.16 | 7.4 | 157.5 | 17.53% | 0.5 | 8.91 | 4.5 | 252 | 48.45%
Global Solar | P3 30W 12V | 2.02 | 10.28 | 20.8 | 62.37624 | 1.7 | 10.1 | 17.1 | 74.11765 | 15.84% | 1 | 9.5 | 9.5 | 126 | 50.5%
Brunton | Solaris 12 - 12V | 0.58 | 8.84 | 5.1 | 217.2414 | 0.52 | 8.78 | 4.6 | 242.3077 | 10.34% | 0.39 | 8.67 | 3.4 | 323.0769 | 32.76%
Brunton | Solaris 26 - 12V | 1.93 | 10.25 | 19.8 | 65.28497 | 1.6 | 9.95 | 15.9 | 78.75 | 17.1% | 1 | 9.37 | 9.6 | 126 | 48.19%
Powertec | PT6 | 0.37 | 8.74 | 3.2 | 340.5405 | 0.3 | 8.67 | 2.6 | 420 | 18.92% | 0.17 | 8.55 | 1.5 | 741.1765 | 54.05%
Powerfilm | Powerfilm 10 W - F15-600 | 0.85 | 9.16 | 7.8 | 148.2353 | 0.68 | 9 | 6.1 | 185.2941 | 20% | 0.4 | 8.7 | 3.5 | 315 | 52.94%
Goal0 | Nomad 7 en 12 V | 0.13 | 8.45 | 1.1 | 969.2308 | 0.1 | 8.4 | 0.8 | 1260 | 23.08% | 0.06 | 8.4 | 0.5 | 2100 | 53.85%

## Inspire
| Avec batterie Inspire (USB 5V) | [12 empty] | 3.2 | Ah
Tous les panneaux, avec batterie Inspire. On mesure I, U et P selon l'angle d'inclinaison du panneau par rapport au soleil |  | angle = 0 ° (perpendiculaire au rayonnement) |  |  |  | angle = 45 ° |  |  |  |  | angle = 70 °
|  | I | U | P | Temps de charge approximatif 3200mAh (mn) | I | U | P | Temps de charge approximatif 3200mAh | Decroissance/0° | I | U | P | Temps de charge approximatif 3200mAh | Décroissance/0°
Global Solar | SL USB PLUS 5V | 0.63 | 4.56 | 2.8 | 304.7619 | 0.56 | 4.49 | 2.6 | 342.8571 | 11.11% | 0.39 | 4.29 | 1.7 | 492.3077 | 38.1%
Global Solar | Sunlinq 3 (6,5W) | 0.4 | 5.47 | 2.2 | 480 | 0.34 | 5.39 | 1.8 | 564.7059 | 15% | 0.22 | 5.21 | 1.1 | 872.7273 | 45%
Global Solar | Sunlinq 4 12W | 1.04 | 6.3 | 6.6 | 184.6154 | 0.86 | 6.07 | 5.3 | 223.2558 | 17.31% | 0.52 | 5.63 | 2.9 | 369.2308 | 50%
Global Solar | P3 30W 12V | 2.14 | 6.59 | 14.2 | 89.71963 | 1.78 | 7.3 | 12.9 | 107.8652 | 16.82% | 1.17 | 5.22 | 6.1 | 164.1026 | 45.33%
Brunton | Solaris 4 USB | 0.71 | 4.67 | 3.3 | 270.4225 | 0.7 | 4.66 | 3.3 | 274.2857 | 1.408% | 0.43 | 4.33 | 1.8 | 446.5116 | 39.44%
Brunton | Solaris 12 - 12V | 0.74 | 5.93 | 4.4 | 259.4595 | 0.67 | 5.82 | 3.9 | 286.5672 | 9.459% | 0.48 | 5.6 | 2.7 | 400 | 35.14%
Brunton | Solaris 26 - 12V | 2 | 6.35 | 12.7 | 96 | 1.6 | 7.22 | 12 | 120 | 20% | 1 | 5 | 5 | 192 | 50%
Powertec | PT3 | 0.54 | 4.46 | 2.4 | 355.5556 | 0.45 | 4.37 | 2 | 426.6667 | 16.67% | 0.28 | 4.16 | 1.2 | 685.7143 | 48.15%
Powertec | PT6 | 0.4 | 5.48 | 2.2 | 480 | 0.33 | 5.36 | 1.8 | 581.8182 | 17.5% | 0.16 | 5.11 | 0.8 | 1200 | 60%
Powertraveller | Extreme | 0.47 | 4.38 | 2 | 408.5106 | 0.42 | 4.3 | 1.8 | 457.1429 | 10.64% | 0.29 | 4.17 | 1.2 | 662.069 | 38.3%
Powertraveller | Explorer | 0.19 | 5.2 | 0.988 | 1010.526 | 0.16 | 5.1 | 0.816 | 1200 | 15.79% | 0.14 | 5 | 0.7 | 1371.429 | 26.32%
Powerfilm | Powerfilm 10 W - F15-600 | 0.87 | 6.06 | 5.3 | 220.6897 | 0.7 | 5.87 | 4.1 | 274.2857 | 19.54% | 0.42 | 5.48 | 2.3 | 457.1429 | 51.72%
ILAND | Fly | 0.53 | 4.47 | 2.4 | 362.2642 | 0.45 | 4.37 | 2 | 426.6667 | 15.09% | 0.27 | 4.15 | 1.1 | 711.1111 | 49.06%
Goal0 | Nomad 7 en 5 V | 0.71 | 4.67 | 3.3 | 270.4225 | 0.69 | 4.64 | 3.2 | 278.2609 | 2.817% | 0.48 | 4.4 | 2.1 | 400 | 32.39%
Goal0 | Nomad 7 en 12 V | 0.15 | 5.13 | 0.8 | 1280 | 0.1 | 5 | 0.5 | 1920 | 33.33% | 0.07 | 4.93 | 0.3 | 2742.857 | 53.33%
En bleu les panneaux USB

## Sustain-8piles AA
| Avec batterie SUSTAIN finalement remplacée par 8 piles AA tension à vide mesurée des 8 piles = 11,4 V (note : tension à vide mesurée Sustain : 11,18 V) | [12 empty] | 2.1 | Ah
Panneaux 12 V avec batterie Sustain. On mesure I, U et P selon l'angle d'inclinaison du panneau par rapport au soleil |  | angle = 0 ° |  |  |  | angle = 45 ° |  |  |  |  | angle = 70 °
|  | I | U | P | Temps de charge approximatif 2100mAh (mn) | I | U | P | Temps de charge approximatif 2100mAh (mn) | Decroissance/0° | I | U | P | Temps de charge approximatif 2100mAh (mn) | Décroissance/0°
Global Solar | Sunlinq 3 (6,5W) | 0.17 | 12.43 | 2.1131 | 741.1765 | 0.13 | 12.28 | 1.5964 | 969.2308 | 23.53% | 0.1 | 12.16 | 1.216 | 1260 | 41.18%
Global Solar | Sunlinq 4 12W | 0.51 | 14.4 | 7.344 | 247.0588 | 0.44 | 14 | 6.16 | 286.3636 | 13.73% | 0.35 | 13.5 | 4.725 | 360 | 31.37%
Global Solar | P3 30W 12V | 1.42 | 18.4 | 26.128 | 88.73239 | 1.26 | 17.29 | 21.7854 | 100 | 11.27% | 0.81 | 15.6 | 12.636 | 155.5556 | 42.96%
Brunton | Solaris 12 - 12V | 0.35 | 13.6 | 4.76 | 360 | 0.34 | 13.5 | 4.59 | 370.5882 | 2.857% | 0.24 | 13.16 | 3.1584 | 525 | 31.43%
Brunton | Solaris 26 - 12V | 1.3 | 18 | 23.4 | 96.92308 | 1.2 | 17.35 | 20.82 | 105 | 7.692% | 0.81 | 15.9 | 12.879 | 155.5556 | 37.69%
Powertec | PT6 | 0.21 | 13 | 2.73 | 600 | 0.19 | 12.62 | 2.3978 | 663.1579 | 9.524% | 0.12 | 12.2 | 1.464 | 1050 | 42.86%
Powerfilm | Powerfilm 10 W - F15-600 | 0.64 | 15.34 | 9.8176 | 196.875 | 0.54 | 14.8 | 7.992 | 233.3333 | 15.62% | 0.32 | 13.6 | 4.352 | 393.75 | 50%
Goal0 | Nomad 7 en 12 V | 0.11 | 12 | 1.32 | 1145.455 | 0.08 | 11.92 | 0.9536 | 1575 | 27.27% | 0.04 | 11.73 | 0.4692 | 3150 | 63.64%

## Ciel voilé
Avec batterie Inspire
Quelques panneaux avec batterie Inspire et ciel voilé (donc rayonnement diffus : on ne change pas l'angle d'inclinaison). On mesure I, U et P. |  | angle = 45 ° |  |  | Rayonnement solaire en W/m² | Décroissance / 0° 1080W/m2 | Décroissance / 0° normalisée sur 200w/m2 | On mesure maintenant I en mA pour un panneau avec des rayonnements différents
|  | I | U | P
Global Solar | SL USB PLUS 5V | 100 | 4.94 | 0.494 | 160 | 84.13% | 80.16%
Global Solar | Sunlinq 3 (6,5W) | 95 | 4.98 | 0.4731 | 210 | 76.25% | 77.38%
Global Solar | Sunlinq 4 12W | 170 | 5.08 | 0.8636 | 165 | 83.65% | 80.19%
Global Solar | P3 30W 12V | 360 | 5.33 | 1.9188 | 170 | 83.18% | 80.21%
Brunton | Solaris 4 USB | 100 | 4.96 | 0.496 | 160 | 85.92% | 82.39%
Brunton | Solaris 12 - 12V | 220 | 5.14 | 1.1308 | 200 | 70.27% | 70.27%
Brunton | Solaris 26 - 12V | 433 | 5.47 | 2.36851 | 220 | 78.35% | 80.32%
Powertec | PT3 | 80 | 4.9 | 0.392 | 170 | 85.19% | 82.57%
Powertec | PT6 | 74 | 4.92 | 0.36408 | 200 | 81.5% | 81.5%
Powertraveller | Extreme | 70 | 4.88 | 0.3416 | 170 | 85.11% | 82.48%
Powertraveller | Explorer | 40 |  |  | 200 | 78.95% | 78.95%
Powerfilm | Powerfilm 10 W - F15-600 | 173 | 5.1 | 0.8823 | 210 | 80.11% | 81.06%
ILAND | Fly | 80 | 4.91 | 0.3928 | 170 | 84.91% | 82.24%
Goal0 | Nomad 7 en 5 V | 100 | 4.94 | 0.494 | 200 | 85.92% | 85.92%
Goal0 | Nomad 7 | 43 | 4.83 | 0.20769 | 200 | 71.33% | 71.33%
Courant constaté sur quelques panneaux du test selon la puissance du rayonnement reçu. Test avec la batterie USB Inspire
[8 empty] | Goal0 | Nomad7 (12V) | 170 | 180 | 200 | 260 | 280 | 330 | 350 | 360 | 380 | 400 | 450 | 480 | 500 | 520 | 530 | 610 | 1080
[10 empty] | 38 | 40 | 43 | 55 | 55 | 57 | 61 | 62 | 63 | 65 | 70 | 74 | 75 | 78 | 79 | 91 | 150
[8 empty] | Powerfilm | 10W F15-600 | 82 | 90 | 100 | 210 | 220 | 240 | 254 | 270 | 290 | 300 | 320 | 340 | 360 | 390 | 400 | 460 | 570 | 590 | 600 | 630 | 1080
[10 empty] | 67 | 72 | 82 | 173 | 183 | 205 | 217 | 235 | 260 | 265 | 280 | 290 | 320 | 335 | 340 | 384 | 480 | 490 | 515 | 520 | 870
[8 empty] | Powertec | PT6 | 100 | 110 | 200 | 410 | 420 | 600 | 740 | 1080
[10 empty] | 40 | 43 | 74 | 144 | 148 | 210 | 248 | 480
Rayonnement solaire en W/m²
[10 empty] | 100 | 130 | 200 | 290 | 300 | 330 | 360 | 400 | 580 | 650 | 700 | 1080
[8 empty] | Global Solar | Sunlinq 3 (6,5W) | 54 | 65 | 95 | 158 | 160 | 170 | 180 | 200 | 280 | 370 | 380 | 400
Courant constaté sur quelques panneaux du test selon la puissance du rayonnement reçu. Test avec le rhéostat à 10 ohms
[8 empty] | Avec Resistance 10 ohms |  | 200 | 300 | 400 | 640 | 660 | 700 | 745 | 780 | 870 | 950 | 1050
[8 empty] | Powertraveller | extreme 5V | 215 | 220 | 280 | 360 | 387 | 410 | 430 | 435 | 456 | 460 | 485
Note on I35: Olivier: Refaire mesures

## NotePuissance
Concentrateur de données
|  |  | Temps charge min Batterie 5V 3200mAh | Temps charge min Batterie 8,4V 2100mAh | Temps charge min Batterie 11,4V 2100mAh | Puissance charge batterie 11,4V | Moyenne courant Rhéostat
| Global Solar | SL USB PLUS 5V | 304.7619 |  |  |  | 592.3636
Panneaux 5V | Brunton | Solaris 4 USB | 270.4225 |  |  |  | 636.8182
| Powertec | PT3 | 355.5556 |  |  |  | 555.5455
| Powertraveller | Extreme | 408.5106 |  |  |  | 558.6364
| Powertraveller | Explorer | 1010.526 |  |  |  | 232.3636
| ILAND | Fly | 362.2642 |  |  |  | 620
| Goal0 | Nomad 7 en 5 V | 270.4225 |  |  |  | 605.3636
| Global Solar | Sunlinq 3 (6,5W) | 480 | 434.4828 | 741.1765 | 2.1131 | 463.9091
Panneaux 12V | Global Solar | Sunlinq 4 12W | 184.6154 | 129.8969 | 247.0588 | 7.344 | 897.4545
| Global Solar | P3 30W 12V | 89.71963 | 62.37624 | 88.73239 | 26.128 | 1718.091
| Brunton | Solaris 12 - 12V | 259.4595 | 217.2414 | 360 | 4.76 | 768.5455
| Brunton | Solaris 26 - 12V | 96 | 65.28497 | 96.92308 | 23.4 | 1603
| Powertec | PT6 | 480 | 340.5405 | 600 | 2.73 | 419.2727
| Powerfilm | Powerfilm 10 W - F15-600 | 220.6897 | 148.2353 | 196.875 | 9.8176 | 826.3636
| Goal0 | Nomad 7 en 12 V | 1280 | 969.2308 | 1145.455 | 1.32 | 416.6364
|  | Décroissance normalisée temps nuageux | Décroissance 45° | Décroissance 70° | Moyenne pondérée décroissance | Note décroissance/20 | Moyenne intensité de charge batterie 5V | Note charge batterie 5 V | Moyenne courant rhéostat | Note rhéostat | Moyenne Puissance Rhéostat | Max puissance Rhéostat | Poids | Puissance max/poids (en Watt/kg) | Puissance moyenne/poids (en Watt/kg) | Indice de performance
Global Solar | SL USB PLUS 5V | 80.16% | 11.11% | 38.1% | 20.04% | 12.84428 | 0.63 | 12.41206 | 592.3636 | 10.90767 | 1.276544 | 2.45 | 168 | 14.58333 | 7.598474 | 7.914837
Global Solar | Sunlinq 3 (6,5W) | 77.38% | 15% | 45% | 24.4% | 11.35477 | 0.4 | 11.25628 | 463.9091 | 9.870158 | 1.582381 | 3.16875 | 210 | 15.08929 | 7.535148 | 7.461249
Global Solar | Sunlinq 4 12W | 80.19% | 17.31% | 50% | 26.11% | 10.77384 | 1.04 | 14.47236 | 897.4545 | 13.37184 | 5.134503 | 10.3335 | 305 | 33.88033 | 16.83444 | 11.82008
Global Solar | P3 30W 12V | 80.21% | 16.82% | 45.33% | 24.69% | 11.25718 | 2.14 | 20 | 1718.091 | 20 | 15.0673 | 26.896 | 896 | 30.01786 | 16.81618 | 18.33944
Brunton | Solaris 4 USB | 82.39% | 1.408% | 39.44% | 14.96% | 14.576 | 0.71 | 12.81407 | 636.8182 | 11.26672 | 1.443967 | 3.57858 | 185 | 19.34368 | 7.805229 | 8.580761
Brunton | Solaris 12 - 12V | 70.27% | 9.459% | 35.14% | 20.95% | 12.53503 | 0.74 | 12.96482 | 768.5455 | 12.33066 | 3.56606 | 6.15627 | 312 | 19.73163 | 11.42968 | 9.830421
Brunton | Solaris 26 - 12V | 80.32% | 20% | 50% | 27.42% | 10.32572 | 2 | 19.29648 | 1603 | 19.07043 | 13.10556 | 24.336 | 612 | 39.76471 | 21.41432 | 17.92475
Powertec | PT3 | 82.57% | 16.67% | 48.15% | 24.73% | 11.24459 | 0.54 | 11.9598 | 555.5455 | 10.61029 | 1.002909 | 2.209 | 146 | 15.13014 | 6.869242 | 7.315971
Powertec | PT6 | 81.5% | 17.5% | 60% | 28.38% | 10 | 0.4 | 11.25628 | 419.2727 | 9.509637 | 1.574238 | 3.78075 | 200 | 18.90375 | 7.871189 | 7.332016
Powertraveller | Extreme | 82.48% | 10.64% | 38.3% | 19.27% | 13.10552 | 0.47 | 11.60804 | 558.6364 | 10.63526 | 1.151307 | 2.080125 | 202 | 10.29765 | 5.699541 | 7.379966
Powertraveller | Explorer | 78.95% | 15.79% | 26.32% | 19.74% | 12.94762 | 0.19 | 10.20101 | 232.3636 | 8 | 0.4774782 | 1.0609 | 85 | 12.48118 | 5.61739 | 6.384065
Powerfilm | Powerfilm 10 W - F15-600 | 81.06% | 19.54% | 51.72% | 27.44% | 10.32052 | 0.87 | 13.61809 | 826.3636 | 12.79765 | 5.195623 | 10.71648 | 336 | 31.89429 | 15.46316 | 11.35192
ILAND | Fly | 82.24% | 15.09% | 49.06% | 24.25% | 11.4073 | 0.53 | 11.90955 | 620 | 11.13088 | 1.086362 | 2.16225 | 148 | 14.6098 | 7.340284 | 7.506104
Goal0 | Nomad 7 en 5 V | 85.92% | 2.817% | 32.39% | 13.03% | 15.23683 | 0.71 | 12.81407 | 605.3636 | 11.01267 | 1.375381 | 3.486125 | 424 | 8.221993 | 3.243822 | 7.861483
Goal0 | Nomad 7 en 12V | 71.33% | 33.33% | 53.33% | 37.17% | 7 | 0.15 | 10 | 416.6364 | 9.488344 | 0.5467805 | 0.972 | 424 | 2.292453 | 1.289577 | 4.882783

## Autres schémas
| Résistance | 30 | 25 | 20 | 15 | 10 | 5 | 3 | 2 | 1 | 0.5 | 0.1
Source de tension parfaite 12V |  | 0.4 | 0.48 | 0.6 | 0.8 | 1.2 | 2.4 | 4 | 6 | 12 | 24 | 120
Source de courant parfaite 1,5A |  | 1.5 | 1.5 | 1.5 | 1.5 | 1.5 | 1.5 | 1.5 | 1.5 | 1.5 | 1.5 | 1.5
Panneau typique 12V - 12W |  | 0.7 | 0.814 | 0.98 | 1.215 | 1.56 | 1.954 | 2.043 | 2.071 | 2.091 | 2.099 | 2.106